## Braze Alloy Selection Table
| Kovar/Rodar | Copper & Its Alloys | Ceramic - Metallised | Nickel & Its Alloys | Steel - Stainless | Steel - Carbon & Low Alloy | Steel - Tool & High-Speed | Superalloys - Nickel/Cobalt & Heat Res. | Titanium/ Zirconium Alloys | Refractory Metals | Ceramic/ Graphite/ Diamond | Tungsten Carbide
Tungsten Carbide | Copper | Copper-ABA® | None | Copper | Copper | Copper | Copper-ABA® | Copper-ABA® | Copper-ABA® | Copper-ABA® | Copper-ABA® | Copper
| Copper-ABA® | Copper-Gold |  | Copper-ABA® | Copper ABA® | Copper-ABA® | Cusil-ABA® | Cusil-ABA® | Cusil-ABA® | Cusil-ABA® | Cusil-ABA® | Copper-ABA®
| Cusil-ABA® | Cusil-ABA® |  | Copper-Gold | Cusil-ABA® | Cusil-ABA® | Cusin-1-ABA® | Cusin-1-ABA® | Cusin-1-ABA® | Cusin-1-ABA® | Cusin-1-ABA® | Cusil-ABA®
| Cusin-1-ABA® | Cusin-1-ABA® |  | Cusil-ABA® | Cusin-1-ABA® | Cusin-1-ABA® | Incusil-ABA® | Incusil-ABA® | Gapasil® | Gapasil® | Gold-ABA® | Cusin-1-ABA®
| Incusil-ABA® | Incusil ABA® |  | Cusin-1-ABA® | Incusil-ABA® | Incusil-ABA® | Nicoro® | Nicoro® | Incusil-ABA® | Gold-ABA® | Incusil-ABA® | Gold-ABA®
| Nicuman® | Nicuman® |  | Incusil-ABA® | Nicoro® | Nicuman® | Nicuman® | Nicuman® | Silver-ABA® | Incusil-ABA® | Silver-ABA® | Incusil-ABA®
| Nicusiltin | Nicusiltin |  | Nicoro® | Nicuman® | Nicusiltin | Nicusiltin | Nicusiltin | Ticuni® | Nicuman® | Ticusil® | Nicuman®
| Silver-ABA® |  |  | Nicuman® | Nicusiltin | Silver-ABA® | Palcusil® | Palcusil® | Ticusil® | Silver-ABA® |  | Silver
|  |  |  | Nicusiltin | Silver-ABA® |  | Silver-ABA® | Silver-ABA® | Tini | Ticusil® |  | Silver-ABA®
Silver-ABA®
Ceramic/ Graphite/ Diamond | Copper-ABA® | Copper-ABA® | None | Copper-ABA® | Copper-ABA® | Copper-ABA® | Copper-ABA® | Copper-ABA® | Copper-ABA® | Copper-ABA® | Copper-ABA® | Copper-ABA®
| Cusil-ABA® | Cusil-ABA® |  | Cusil-ABA® | Cusil-ABA® | Cusil-ABA® | Cusil-ABA® | Cusil-ABA® | Cusil-ABA® | Cusil-ABA® | Cusil-ABA® | Cusil-ABA®
| Cusin-1-ABA® | Cusin-1-ABA® |  | Cusin-1-ABA® | Cusin-1-ABA® | Cusin-1-ABA® | Cusin-1-ABA® | Cusin-1-ABA® | Cusin-1-ABA® | Cusin-1-ABA® | Cusin-1-ABA® | Cusin-1-ABA®
| Incusil-ABA® | Incusil-ABA® |  | Incusil-ABA® | Incusil-ABA® | Incusil-ABA® | Incusil-ABA® | Incusil-ABA® | Incusil-ABA® | Gold-ABA® | Gold-ABA® | Gold-ABA®
| Silver-ABA® | Ticuni® |  | Silver-ABA® | Silver-ABA® | Silver-ABA® | Silver-ABA® | Silver-ABA® | Silver-ABA® | Incusil-ABA® | Incusil-ABA® | Incusil-ABA®
| Ticuni® | Ticusil® |  | Ticuni® | Ticuni® | Ticusil® | Ticuni® | Ticuni® | Ticuni® | Silver-ABA® | Silver-ABA® | Silver-ABA®
| Ticusil® | Tini |  | Ticusil® | Ticusil® |  | Ticusil® | Ticusil® | Ticusil® | Ticusil® | Ticuni® | Ticusil®
| Tini |  |  | Tini | Tini |  | Tini | Tini | Tini |  | Ticusil®
Tini
Refractory Metals | Copper | Copper-ABA® | None | Copper-ABA® | Copper | Copper | Copper | Copper-ABA® | Copper-ABA® | Copper-ABA® | Copper-ABA® | Copper-ABA®
| Copper-ABA® | Cusil-ABA® |  | Cusil-ABA® | Copper-ABA® | Copper-ABA® | Copper-ABA® | Cusil-ABA® | Cusil-ABA® | Cusil-ABA® | Cusil-ABA® | Cusil-ABA®
| Cusil-ABA® | Cusin-1-ABA® |  | Cusin-1-ABA® | Cusil-ABA® | Cusil-ABA® | Cusil-ABA® | Cusin-1-ABA® | Cusin-1-ABA® | Cusin-1-ABA® | Cusin-1-ABA® | Cusin-1-ABA®
| Cusin-1-ABA® | Incusil-ABA® |  | Incusil-ABA® | Cusin-1-ABA® | Cusin-1-ABA® | Cusin-1-ABA® | Incusil-ABA® | Gapasil® | Gold-ABA® | Gold-ABA® | Gapasil®
| Incusil-ABA® | Nicoro® |  | Nioro® | Incusil-ABA® | Incusil-ABA® | Incusil-ABA® | Palco | Incusil-ABA® | Incusil-ABA® | Incusil-ABA® | Gold-ABA®
| Nioro® | Nioro® |  | Palni | Nibsi® | Nicoro® | Palcusil® | Palni | Palsil® | Nioro® | Silver-ABA® | Incusil-ABA®
| Palniro® | Silcoro |  | Palniro® | Nioro® | Palcusil® | Palni | Palniro® | Silver-ABA® | Palladium | Ticusil® | Nicuman®
| Silcoro |  |  | Paloro® | Palcusil® | Palni | Paloro® | Silcoro |  | Palni |  | Silver-ABA®
| Silver-ABA® |  |  | Silver-ABA® | Palni | Palsil® | Silcoro | Silver-ABA® |  | Palniro® |  | Ticusil®
[5 empty] | Palniro® | Silver-ABA® | Silver-ABA® |  |  | Paloro®
[5 empty] | Paloro® |  | Ticusil® |  |  | Platinum
[5 empty] | Silver-ABA® |  |  |  |  | Silcoro
Silver-ABA®
Ticusil®
Titanium/ Zirconium Alloys | Copper-ABA® | Copper-ABA® | None | Copper-ABA® | Copper-ABA® | Copper-ABA® | Copper-ABA® | Copper-ABA® | Copper-ABA® | Copper-ABA® | Copper-ABA® | Copper-ABA®
| Cusil-ABA® | Cusil-ABA® |  | Cusil-ABA® | Cusil-ABA® | Cusil-ABA® | Cusil-ABA® | Cusil-ABA® | Cusil-ABA® | Cusil-ABA® | Cusil-ABA® | Cusil-ABA®
| Cusin-1-ABA® | Cusin-1-ABA® |  | Cusin-1-ABA® | Cusin-1-ABA® | Cusin-1-ABA® | Cusin-1-ABA® | Cusin-1-ABA® | Cusin-1-ABA® | Cusin-1-ABA® | Cusin-1-ABA® | Cusin-1-ABA®
| Gapasil® | Gapasil® |  | Gapasil® | Gapasil® | Gapasil® | Gapasil® | Gapasil® | Gapasil® | Gapasil® | Incusil-ABA® | Gapasil®
| Incusil-ABA® | Incusil-ABA® |  | Incusil-ABA® | Incusil-ABA® | Incusil-ABA® | Incusil-ABA® | Incusil-ABA® | Incusil-ABA® | Incusil-ABA® | Silver-ABA® | Incusil-ABA®
| Silver-ABA® | Ticuni® |  | Palsil® | Palsil® | Palsil® | Palsil® | Palsil® | Palsil® | Palsil® | Ticuni® | Silver-ABA®
| Ticuni® | Ticusil® |  | Silver-ABA® | Silver-ABA® | Silver-ABA® | Silver-ABA® | Silver-ABA® | Silver-ABA® | Silver-ABA® | Ticusil® | Ticuni®
| Ticusil® | Tini |  | Ticuni® | Ticuni® |  | Ticuni® |  | Silver-Aluminum |  | Tini | Ticusil®
| Tini |  |  | Ticusil® | Ticusil® |  | Ticusil® |  | Ticusil® |  |  | Tini
|  |  |  | Tini | Tini |  | Tini |  | Tini
Superalloys - (Nickel/Cobalt) & Heat Resistant Alloys | Copper-ABA® | Copper-ABA® | None | Copper-ABA® | Copper-ABA® | Copper | Copper-ABA® | Copper-ABA® | Copper-ABA® | Copper-ABA® | Copper-ABA® | Copper-ABA®
| Cusil-ABA® | Cusil-ABA® |  | Cusil-ABA® | Cusil-ABA® | Copper-ABA® | Cusil-ABA® | Cusil-ABA® | Cusil-ABA® | Cusil-ABA® | Cusil-ABA® | Cusil-ABA®
| Cusin-1-ABA® | Cusin-1-ABA® |  | Cusin-1-ABA® | Cusin-1-ABA® | Cusil-ABA® | Cusin-1-ABA® | Cusin-1-ABA® | Cusin-1-ABA® | Cusin-1-ABA® | Cusin-1-ABA® | Cusin-1-ABA®
| Icronibsi® | Incusil-ABA® |  | Icronibsi® | Icronibsi® | Cusin-1-ABA® | Icronibsi® | Icronibsi® | Gapasil® | Incusil-ABA® | Incusil-ABA® | Incusil-ABA®
| Incusil-ABA® | Nicoro® |  | Incusil-ABA® | Incusil-ABA® | Icronibsi® | Incusil-ABA® | Incusil-ABA® | Incusil-ABA® | Palco | Silver-ABA® | Nicoro®
| Nibsi® | Nicuman® |  | Nibsi® | Nibsi® | Incusil-ABA® | Nibsi® | Nibsi® | Palsil® | Palni | Ticuni® | Nicuman®
| Nicoro® | Palcusil® |  | Nioro® | Nioro® | Nibsi® | Nicuman® | Nioro® | Silver-ABA® | Palniro® | Ticusil® | Nicusiltin
| Nioro® | Silcoro |  | Palco | Palcusil® | Nioro® | Nioro® | Palco |  | Silcoro | Tini | Palcusil®
| Palcusil® |  |  | Palni | Palnicro® | Palcusil® | Palcusil® | Palcusil® |  | Silver-ABA® |  | Silver-ABA®
| Silver-ABA® |  |  | Palnicro® | Palniro® | Palnicro® | Palnicro® | Palni
|  |  |  | Palniro® | Palnisi | Palnisi | Palnisi | Palnicro®
|  |  |  | Palnisi | Silver-ABA® | Silver-ABA® | Silver-ABA® | Palniro®
|  |  |  | Paloro® |  |  |  | Palnisi
|  |  |  | Silver-ABA® |  |  |  | Silver-ABA®
Steel - Tool & High-Speed | Copper | Copper-ABA® | None | Copper-ABA® | Copper-ABA® | Copper | Copper | Copper-ABA® | Copper-ABA® | Copper | Copper-ABA® | Copper-ABA®
| Copper-ABA® | Copper-Tin |  | Cusil-ABA® | Cusil-ABA® | Copper-ABA® | Copper-ABA® | Cusil-ABA® | Cusil-ABA® | Copper-ABA® | Cusil-ABA® | Cusil-ABA®
| Copper-Tin | Cusil-ABA® |  | Cusin-1-ABA® | Cusin-1-ABA® | Cusil-ABA® | Cusil-ABA® | Cusin-1-ABA® | Cusin-1-ABA® | Cusil-ABA® | Cusin-1-ABA® | Cusin-1-ABA®
| Cusil-ABA® | Cusin-1-ABA® |  | Incusil-ABA® | Icronibsi® | Cusin-1-ABA® | Cusin-1-ABA® | Icronibsi® | Gapasil® | Cusin-1-ABA® | Incusil-ABA® | Incusil-ABA®
| Cusin-1-ABA® | Incusil-ABA® |  | Nibsi® | Incusil-ABA® | Icronibsi® | Icronibsi® | Incusil-ABA® | Incusil-ABA® | Incusil-ABA® | Silver-ABA® | Nicoro®
| Incusil-ABA® | Nicuman® |  | Nicuman® | Nibsi® | Incusil-ABA® | Incusil-ABA® | Nibsi® | Palsil® | Palcusil® | Ticuni® | Nicuman®
| Nicuman® | Nicusil® |  | Nicusiltin | Nicoro® | Nibsi® | Nibsi® | Nicuman® | Silver-ABA® | Palni | Ticusil® | Nicusiltin
| Nicusiltin | Nicusiltin |  | Nioro® | Nicuman® | Nicuman® | Nicoro® | Nioro® | Ticuni® | Paloro® | Tini | Palcusil®
| Palcusil® |  |  | Palcusil® | Nioro® | Nicusil® | Nicusiltin | Palcusil® | Ticusil® | Silcoro |  | Silver-ABA®
| Silver-ABA® |  |  | Palnicro® | Palcusil® | Nicusiltin | Palcusil® | Palnicro® | Tini | Silver-ABA®
|  |  |  | Palnisi | Palnicro® | Palcusil® | Palnicro® | Palnisi |  | Ticusil®
|  |  |  | Silver-ABA® | Palnisi | Palnicro® | Palnisi | Silver-ABA®
[5 empty] | Silver-ABA® | Palnisi | Silver-ABA®
Silver-ABA®
Steel - Carbon & Low Alloy | Copper | Copper-ABA® | Copper | Copper | Copper | Copper | Copper | Copper | Copper-ABA® | Copper | Copper-ABA® | Copper
| Copper-ABA® | Copper-Tin | Copper-Gold | Copper-ABA® | Copper-ABA® | Copper-ABA® | Copper-ABA® | Copper-ABA® | Cusil-ABA® | Copper-ABA® | Cusil-ABA® | Copper-ABA®
| Copper-Gold | Cusil® | Cusil® | Copper-Gold | Copper-Gold | Copper-Tin | Cusil-ABA® | Cusil-ABA® | Cusin-1-ABA® | Cusil-ABA® | Cusin-1-ABA® | Cusil-ABA®
| Cusil® | Cusil-ABA® | Nicusil® | Copper-Tin | Copper-Tin | Cusil® | Cusin-1-ABA® | Cusin-1-ABA® | Gapasil® | Cusin-1-ABA® | Incusil-ABA® | Cusin-1-ABA®
| Cusil-ABA® | Cusin-1-ABA® | Palcusil® | Cusil® | Cusil-ABA® | Cusil-ABA® | Icronibsi® | Icronibsi® | Incusil-ABA® | Incusil-ABA® | Silver-ABA® | Incusil-ABA®
| Cusin-1-ABA® | Gemco® | Silver | Cusil-ABA® | Cusin-1-ABA® | Cusin-1-ABA® | Incusil-ABA® | Incusil-ABA® | Palsil® | Nicoro® | Ticusil® | Nicuman®
| Gemco® | Incusil-ABA® |  | Cusin-1-ABA® | Gemco® | Gemco® | Nibsi® | Nibsi® | Silver-ABA® | Palcusil® |  | Nicusiltin
| Incusil-ABA® | Nibsi® |  | Gemco® | Incusil-ABA® | Incusil-ABA® | Nicuman® | Nioro® |  | Palni |  | Silver-ABA®
| Nicuman® | Nicuman® |  | Incusil-ABA® | Nibsi® | Nicuman® | Nicusil® | Palcusil® |  | Palsil®
| Nicusiltin | Nicusiltin |  | Nibsi® | Nicuman® | Nicusil® | Nicusiltin | Palnicro® |  | Silver-ABA®
| Silver-ABA® |  |  | Nicuman® | Nicusil® | Nicusiltin | Palcusil® | Palnisi
|  |  |  | Nicusil® | Nicusiltin | Palnicro® | Palnicro® | Silver-ABA®
|  |  |  | Nicusiltin | Palcusil® | Palnisi | Palnisi
|  |  |  | Palcusil® | Palnicro® | Silver-ABA® | Silver-ABA®
|  |  |  | Palnicro® | Palnisi
|  |  |  | Palnisi | Silver-ABA®
Silver-ABA®
Steel - Stainless | Copper | Copper-ABA® | Copper | Copper | Copper | Copper | Copper-ABA® | Copper-ABA® | Copper-ABA® | Copper | Copper-ABA® | Copper
| Copper-ABA® | Copper-Tin | Copper-Gold | Copper-ABA® | Copper-ABA® | Copper-ABA® | Cusil-ABA® | Cusil-ABA® | Cusil-ABA® | Copper-ABA® | Cusil-ABA® | Copper-ABA®
| Cusil-ABA® | Cusil-ABA® | Palcusil® | Copper-Gold | Copper-Gold | Copper-Gold | Cusin-1-ABA® | Cusin-1-ABA® | Cusin-1-ABA® | Cusil-ABA® | Cusin-1-ABA® | Cusil-ABA®
| Cusin-1-ABA® | Cusin-1-ABA® | Silcoro | Copper-Tin | Cusil-ABA® | Copper-Tin | Icronibsi® | Icronibsi® | Gapasil® | Cusin-1-ABA® | Incusil-ABA® | Cusin-1-ABA®
| Gemco® | Gemco® |  | Cusil-ABA® | Cusin-1-ABA® | Cusil-ABA® | Incusil-ABA® | Incusil-ABA® | Incusil-ABA® | Incusil-ABA® | Silver-ABA® | Incusil-ABA®
| Incusil-ABA® | Incusil-ABA® |  | Cusin-1-ABA® | Gemco® | Cusin-1-ABA® | Nibsi® | Nibsi® | Palsil® | Nibsi® | Ticuni® | Nicoro®
| Nibsi® | Nicuman® |  | Gemco® | Icronibsi® | Gemco® | Nicoro® | Nioro® | Silver-ABA® | Nioro® | Ticusil® | Nicuman®
| Nicoro® | Nioro® |  | Incusil-ABA® | Incusil-ABA® | Incusil-ABA® | Nicuman® | Palcusil® | Ticuni® | Palcusil® | Tini | Nicusiltin
| Nicuman® | Palcusil® |  | Nibsi® | Nibsi® | Nibsi® | Nioro® | Palnicro® | Ticusil® | Palni |  | Silver-ABA®
| Nioro® | Silcoro |  | Nicuman® | Nicoro® | Nicuman® | Palcusil® | Palniro® | Tini | Palniro®
| Palcusil® |  |  | Nicusil® | Nicusil® | Nicusil® | Palnicro® | Palnisi |  | Paloro®
| Silcoro |  |  | Nioro® | Nioro® | Nicusiltin | Palnisi | Silver-ABA® |  | Silver-ABA®
| Silver-ABA® |  |  | Palcusil® | Palcusil® | Palcusil® | Silver-ABA®
|  |  |  | Palnicro® | Palnicro® | Palnicro®
|  |  |  | Palnisi | Palnisi | Palnisi
|  |  |  | Silver-ABA® | Silcoro | Silver-ABA®
Silver-ABA®
Nickel & its Alloys | Copper | Copper-ABA® | Copper | Copper | Copper | Copper | Copper-ABA® | Copper-ABA® | Copper-ABA® | Copper-ABA® | Copper-ABA® | Copper
| Copper-ABA® | Copper-Gold | Copper-Gold | Copper-ABA® | Copper-ABA® | Copper-ABA® | Cusil-ABA® | Cusil-ABA® | Cusil-ABA® | Cusil-ABA® | Cusil-ABA® | Copper-ABA®
| Copper-Gold | Cusil® | Cusil® | Cusil® | Copper-Gold | Copper-Gold | Cusin-1-ABA® | Cusin-1-ABA® | Cusin-1-ABA® | Cusin-1-ABA® | Cusin-1-ABA® | Copper-Gold
| Cusil® | Cusil-ABA® | Nicoro® | Cusil-ABA® | Copper-Tin | Copper-Tin | Incusil-ABA® | Icronibsi® | Gapasil® | Incusil-ABA® | Incusil-ABA® | Cusil-ABA®
| Cusil-ABA® | Cusin-1-ABA® | Nicusil® | Cusin-1-ABA® | Cusil-ABA® | Cusil® | Nibsi® | Incusil-ABA® | Incusil-ABA® | Nioro® | Silver-ABA® | Cusin-1-ABA®
| Cusin-1-ABA® | Gemco® | Palcusil® | Gemco® | Cusin-1-ABA® | Cusil-ABA® | Nicuman® | Nibsi® | Palsil® | Palni | Ticuni® | Incusil-ABA®
| Gemco® | Incusil® | Silcoro | Incusil-ABA® | Gemco® | Cusin-1-ABA® | Nicusiltin | Nioro® | Silver-ABA® | Palniro® | Ticusil® | Nicoro®
| Incusil® | Incusil-ABA® |  | Nicuman® | Incusil-ABA® | Gemco® | Nioro® | Palco | Ticuni® | Paloro® | Tini | Nicuman®
| Incusil-ABA® | Nicusil® |  | Nicusil® | Nibsi® | Incusil-ABA® | Palcusil® | Palni | Ticusil® | Silver-ABA® |  | Nicusiltin
| Nicusil® | Palcusil® |  | Nioro® | Nibsi® | Nibsi® | Palnicro® | Palnicro® | Tini |  |  | Silver-ABA®
| Palcusil® | Silcoro |  | Palcusil® | Nicusil® | Nicuman® | Palnisi | Palniro®
| Silver |  |  | Palni | Nioro® | Nicusil® | Silver-ABA® | Palnisi
| Silver-ABA® |  |  | Palnicro® | Palcusil® | Nicusiltin |  | Paloro®
|  |  |  | Palniro® | Palnicro® | Palcusil® |  | Silver-ABA®
|  |  |  | Palnisi | Palnisi | Palnicro®
|  |  |  | Silver-ABA® | Silver-ABA® | Palnisi
Silver-ABA®
Ceramic - Metallised | Copper | Copper-Gold | Copper-Gold | Copper | Copper | Copper | None | None | None | None | None | None
| Copper-Gold | Cusil® | Cusil® | Copper-Gold | Copper-Gold | Copper-Gold
| Cusil® | Georo | Incusil® | Cusil® | Palcusil® | Cusil®
| Georo | Gold-Tin | Silver | Nicoro® | Silcoro | Nicusil®
| Gold-Tin | Incusil® |  | Nicusil® |  | Palcusil®
| Incusil® | Nicoro® |  | Palcusil® |  | Silver
| Nicoro® | Nicusil® |  | Silcoro
| Nicusil® | Palcusil®
| Palcusil® | Silver
Silver
Copper & its Alloys | Copper-ABA® | Copper-ABA® | Copper-Gold | Copper-ABA® | Copper-ABA® | Copper-ABA® | Copper-ABA® | Copper-ABA® | Copper-ABA® | Copper-ABA® | Copper-ABA® | Copper-ABA®
| Copper-Gold | Copper-Gold | Cusil® | Copper-Gold | Copper-Tin | Copper-Tin | Copper-Tin | Cusil-ABA® | Cusil-ABA® | Cusil-ABA® | Cusil-ABA® | Copper-Gold
| Cusil® | Copper-Tin | Georo | Cusil® | Copper ABA® | Cusil® | Cusil-ABA® | Cusin-1-ABA® | Cusin-1-ABA® | Cusin-1-ABA® | Cusin-1-ABA® | Cusil-ABA®
| Cusil-ABA® | Cusil® | Gold-Tin | Cusil-ABA® | Cusin-1-ABA® | Cusil-ABA® | Cusin-1-ABA® | Incusil-ABA® | Gapasil® | Incusil-ABA® | Incusil-ABA® | Cusin-1-ABA®
| Cusin-1-ABA® | Cusil-ABA® | Incusil® | Cusin-1-ABA® | Gemco® | Cusin-1-ABA® | Incusil-ABA® | Nicoro® | Incusil-ABA® | Nicoro® | Ticuni® | Incusil-ABA®
| Gemco® | Cusin-1-ABA® | Nicoro® | Gemco® | Incusil-ABA® | Gemco® | Nicuman® | Nicuman® | Ticuni® | Nioro® | Ticusil® | Nicuman®
| Incusil® | Gemco® | Nicusil® | Incusil® | Nicuman® | Incusil-ABA® | Nicusil® | Palcusil® | Ticusil® | Silcoro | Tini | Nicusiltin
| Incusil-ABA® | Incusil® | Palcusill® | Incusil-ABA® | Nioro® | Nibsi® | Nicusiltin | Silcoro | Tini
| Nicoro® | Incusil-ABA® | Silver | Nicusil® | Palcusil® | Nicuman®
| Nicusil® | Nicuman® |  | Palcusil® | Silcoro | Nicusiltin
| Palcusill® | Palcusil® |  | Silcoro
| Silver-ABA® | Silver
Kovar/Rodar | Copper | Copper-ABA® | Copper | Copper | Copper | Copper | Copper | Copper-ABA® | Copper-ABA® | Copper | Copper-ABA® | Copper
| Copper-ABA® | Copper-Gold | Copper-Gold | Copper-ABA® | Copper-ABA® | Copper-ABA® | Copper-ABA® | Cusil-ABA® | Cusil-ABA® | Copper-ABA® | Cusil-ABA® | Copper-ABA®
| Copper-Gold | Cusil® | Cusil® | Copper-Gold | Cusil-ABA® | Copper-Gold | Copper-Tin | Cusin-1-ABA® | Cusin-1-ABA® | Cusil-ABA® | Cusin-1-ABA® | Cusil-ABA®
| Cusil® | Cusil-ABA® | Georo | Cusil® | Cusin-1-ABA® | Cusil® | Cusil-ABA® | Icronibsi® | Gapasil® | Cusin-1-ABA® | Incusil-ABA® | Cusin-1-ABA®
| Cusil-ABA® | Cusin-1-ABA® | Gold-Tin | Cusil-ABA® | Gemco® | Cusil-ABA® | Cusin-1-ABA® | Incusil-ABA® | Incusil-ABA® | Incusil-ABA® | Silver-ABA® | Incusil-ABA®
| Cusin-1-ABA® | Gemco® | Incusil® | Cusin-1-ABA® | Incusil-ABA® | Cusin-1-ABA® | Incusil-ABA® | Nibsi® | Silver-ABA® | Nioro® | Ticuni® | Nicuman®
| Gemco® | Incusil® | Nicoro® | Gemco® | Nibsi® | Gemco® | Nicuman® | Nicoro® | Ticuni® | Palniro® | Ticusil® | Nicusiltin
| Incusil® | Incusil-ABA® | Nicusil® | Incusil® | Nicoro® | Incusil-ABA® | Nicusiltin | Nioro® | Ticusil® | Silcoro | Tini | Silver-ABA®
| Incusil-ABA® | Nicoro® | Palcusill® | Incusil-ABA® | Nicuman® | Nicuman® | Palcusil® | Palcusil® | Tini | Silver-ABA®
| Nicoro® | Nicusil® | Silver | Nicusil® | Nioro® | Nicusiltin | Silver-ABA® | Silver-ABA®
| Nicusil® | Palcusil® |  | Palcusil® | Palcusil® | Silver-ABA®
| Palcusil® | Silver-ABA® |  | Silver | Silcoro
| Silver-ABA® |  |  | Silver-ABA® | Silver-ABA®
The determination as to the adaptability of any Wesgo® material to the specific needs of the
Buyer is solely the Buyer's prerogative and responsibility. All technical information, data and
recommendations are based on tests and accumulated experience data which Wesgo®
believes to be reliable. However, the accuracy and completeness thereof are not guaranteed.

## Contact info
Morgan Advanced Materials
Wesgo® Metals
2425 Whipple Road
Hayward, CA 94544-7807
USA
| Phone | (510) 491-1260 | Direct to customer service
| Phone | (510) 491-1100 | Main
| Fax | (510) 491-1175
The determination as to the adaptability of any WESGO® material to the specific needs of the
Buyer is solely the Buyer's prerogative and responsibility. All technical information, data and
recommendations are based on tests and accumulated experience data whichWESGO®
believes to be reliable. However, the accuracy and completeness thereof are not guaranteed.
The determination as to the adaptability of any WESGO® material to the specific needs of the
Buyer is solely the Buyer's prerogative and responsibility. All technical information, data and
recommendations are based on tests and accumulated experience data which WESGO®
believes to be reliable. However, the accuracy and completeness thereof are not guaranteed.